## 特殊特性清单
序号 | 特性类型 | 特性名称（中文） | 特性名称（英文/原文） | 规范要求值 | 测试条件 | 来源文档 | 来源章节 | 验证方法 | 控制方法建议 | 备注
CC | 泄漏性能 | Leak Resistance <S,E> | 满足功能要求（μ+3σ，Stellantis工程师批准终值） | 常温，工作压力，持续至泄漏或规定时间 | PF.90197 | §7.2 | DVP&R测试（DV/PV/CC持续） | 产线100%泄漏测试（15μm虚拟泄漏） | 燃油系统安全，影响FMVSS301；DV能力建立，PV均值+3σ
CC | 爆破压力（常温） | Burst Test - RT | ≥ 8× 工作压力 | RT（常温），SAE J2045 §4.8 | PF.90197 | §7.4 | DVP&R，DV×15件，PV×15件 | 设计核查，材料认证 | P99C90验收；多条件分行
CC | 爆破压力（高温） | Burst Test - Elevated Temp | ≥ 3× 工作压力 | 115°C（240°F），SAE J2045 §4.8 | PF.90197 | §7.4 | DVP&R，DV×15件，PV×15件 | 设计核查，材料认证 | P99C90验收
CC | 爆破压力（化学浸泡后） | Burst Test - Post Chemical | ≥ 3×工作压力，且≥75%原始材料值（最低统计值） | 完成5.1/5.4/5.5/6.3.5测试后，RT爆破 | PF.90197 | §7.4 | DVP&R后处理测试 | 材料选型确认耐化学性 | 多条件（5.1后/5.4后/5.5后/6.3.5后）各独立行
CC | 静电释放 | Static Charge Dissipation <S> | 符合SAE J1645 | SAE J1645规定条件 | PF.90197 | §6.2.5 | DVP&R，DV×15件，PV×15件 | 确保导电路径设计，接地连通性 | CC：防止静电引燃燃油蒸气；P99C90
CC | MiniSHED蒸发排放 | Assembly Hydrocarbon Loss (MiniSHED) <E> | 由Stellantis燃油系统工程确定（单位：g/m/24h） | SHED测试，密封箱 | PF.90197 | §8.2 | DVP&R，DV×15件，PV×15件 | 管材渗透系数控制，管壁结构 | DV:P99C90，PV:R95C90；法规要求
CC | 碰撞后燃油完整性 | Impact / FMVSS 301 | 符合FMVSS 301 | FMVSS 301规定整车碰撞条件 | PF.90197 | §8.1 | 整车测试（Stellantis负责） | 供应商配合布局和管路强度设计 | ⚠️ 由Stellantis负责整车测试；供应商配合解决问题
SC | 拉伸强度（新品） | Tensile Strength - New | ≥ 20 N/mm² | 新品，50mm/min，SAE J2260 A.4.1 | PF.90197 | §6.2.1 Table 3 | DVP&R，DV×15件，PV×15件 | 材料批次IQC，管材供应商认证 | P99C90
SC | 拉伸强度（内部燃油阻抗测试后） | Tensile Strength - Post Fuel Resistance | ≥ 15 N/mm² | 完成§6.3.5内部燃油阻抗测试后，50mm/min | PF.90197 | §6.2.1 Table 3 | DVP&R后处理测试 | 管材耐油配方确认 | P99C90；多条件独立行
SC | 接头拔脱力 | Fitting Pull-Off Test | ≥ 450N（新品，RT） | RT，SAE J2045 §4.2，50mm/min | PF.90197 | §6.3.5 | DVP&R，DV×15件，PV×15件 | 接头装配工艺控制，二次锁止确认 | P99C90；还需在5.5 ZnCl2/6.3.5.1燃油浸泡后重测
SC | 接头拔脱力（ZnCl2后） | Fitting Pull-Off - Post ZnCl2 | 符合§6.3.5要求（需Stellantis确认具体值） | 完成§5.5 ZnCl2测试后 | PF.90197 | §5.5 | DVP&R后处理测试 | 材料耐ZnCl2配方 | P99C90；与新品测试分行
SC | 卡扣装配力（双指） | Clip Assembly Force - 2 fingers | ≤ 20N | 干态，Instron 50mm/min | PF.90197 | §6.3.4 | DVP&R，DV×15件，PV×15件 | 卡扣设计，装配工位验证 | P99C90
SC | 卡扣装配力（全手） | Clip Assembly Force - Full hand | ≤ 40N | 干态，Instron 50mm/min | PF.90197 | §6.3.4 | DVP&R，DV×15件，PV×15件 | 卡扣设计，装配工位验证 | 与双指测试分行
SC | 卡扣拔出力 | Clip Removal Force | ≥ 100N（≥22.5 lbf） | 干态，Instron 50mm/min | PF.90197 | §6.3.4 | DVP&R，DV×15件，PV×15件 | 卡扣设计，卡扣材料强度 | P99C90
SC | 管路插入卡扣力 | Tube Insertion Force into Clip | ≤ 40N（9 lbf） | 干态（最恶劣条件），Instron 50mm/min | PF.90197 | §6.3.4 | DVP&R，DV×15件，PV×15件 | 卡扣内径公差控制 | P99C90
SC | 管路拔出卡扣力（吸湿后） | Tube Removal Force from Clip - Wet | ≥ 80N（18 lbf） | 2.5%吸湿（LP.7M114），吸湿后30min内测试 | PF.90197 | §6.3.4 | DVP&R，DV×15件，PV×15件 | 卡扣材料吸湿性控制 | P99C90；与干态测试分行
SC | 内部清洁度（通用管路） | Internal Cleanliness | ≤ 1.5 mg/dm² | DV仅柴油管路适用；PV全部管路；SAE J2045或7.G0200 | PF.90197 | §7.1 Table 6 | DVP&R+产线抽检 | 产线清洁度管控，保护帽全程配戴 | 直喷发动机下游管路有更严格颗粒度要求（Table 6）
SC | 内部清洁度（直喷下游50-100μm） | Cleanliness - Direct Injection 50-100μm | < 50颗粒（Diesel Filter A）/ < 20颗粒（Filter B） | Diesel直喷，颗粒尺寸50≤dx<100μm | PF.90197 | §7.1 Table 6 | 100%产线清洁度测试 | 双重清洁工序，洁净区组装 | ⚠️ A/B类型由Stellantis工程师指定
SC | 脉冲耐久（标准S/S） | Pulsating Pressure - Standard S/S | 300,000次循环，无泄漏 | 工作压力按Table 9；内部流体Mobil Arctic 155；R95C90 | PF.90197 | §9.5 | DVP&R，DV×45件，PV×45件 | 管路和接头设计疲劳分析 | ⚠️ S/S+Freewheel则需600,000次（分行）
SC | 脉冲耐久（S/S+Freewheel） | Pulsating Pressure - S/S+Freewheel | 600,000次循环，无泄漏 | 工作压力按Table 9；内部流体Mobil Arctic 155；R95C90 | PF.90197 | §9.5 | DVP&R，DV×45件，PV×45件 | 管路和接头设计疲劳分析 | 与标准S/S分行；需确认KP1是否有Freewheel
SC | 振动耐久 | Vibration Cycle Test | 固有频率>30Hz；无泄漏；R95C90 | R95C90，5件×60h（加速3倍）或45件×1个完整寿命 | PF.90197 | §9.4 | DVP&R，DV×45件，PV×45件 | 卡扣布局和管路走向设计 | 可用通用Profile (Table 8)进行初步FEA分析
SC | 生命周期测试 | Life Cycle Test | R95C90，15年/150,000英里，无泄漏 | SAE J2044 §7.5.9条件 | PF.90197 | §9.3 | DVP&R，DV×45件，PV×45件 | 材料耐久性认证 | R95C90；45件样件需要
SC | 腐蚀性能 | Corrosion Resistance | 15年功能寿命，无功能失效 | CS.00251，SAE J400预处理（-29°C，70PSI），SAE J2334浸泡法 | PF.90197 | §5.3 | DVP&R，DV×15件，PV×15件 | 金属管涂层（PS-8688 type LZ/LZN） | ⚠️ 仅含金属件时需要；P99C90
SC | CaCl2化学阻抗（EMEA） | Calcium Chloride Resistance - EMEA only | 无降解/裂纹 | 50% CaCl2，60±2°C，200h，EMEA市场专用 | PF.90197 | §5.4 | DVP&R，DV×15件，PV×15件 | 管材PA类型选择（不含外套管的内管） | ⚠️ 仅EMEA市场；KP1需确认
SC | ZnCl2化学阻抗 | Zinc Chloride Resistance | 无降解/裂纹 | SAE J2045规定ZnCl2浓度，常温，168h | PF.90197 | §5.5 | DVP&R，DV×15件，PV×15件 | 管材PA类型选择 | P99C90；需在弯曲状态下测试
SC | 金属管内镀镍 | Metallic Pipe Internal Nickel Plating | 内表面镍镀层（符合9.02145/02） | 截面检查，镀层厚度 | L1_SSTS_TDR.docx CTS | §TECHNICAL SPEC | DVP&R尺寸+外观检查 | 供应商资质认证，镀镍工艺认证 | ⚠️ CTS明确要求"Metallic pipe is required internal nickel plate treatment"
SC | 多层管层厚均匀性 | Material Layer Uniformity | 各层±10%标称壁厚 | 10×放大镜截面检查 | PF.90197 | §6.2.2 | DVP&R，DV×15件，PV×15件 | 管材供应商工艺控制 | P99C90
SC | 保护帽完整性 | Protection Cap Requirement | 所有管端必须有保护帽 | 目视检查，100%产线 | L1_SSTS_TDR.docx CTS | §Component protection | 产线100%目视 | 防错（poka-yoke），产线防错设计 | 消除必须OEM + Plant UTE双方书面同意